## 課題ツリー
T-604 DEG色相悪化 課題ツリー（たたき台）
イシュー（草案）：色相悪化は全タンクで起きているが、T-604がNaOH停止後の液・リン酸添加品を受けてもAPHA5未満から30まで上がり続けた（T-615は低下傾向）のは、液の質だけでは説明できず、むしろT-604固有の条件（元々FRPコーティングの内面とその劣化・TEGからの品名変更で4月に開放復帰した経緯・3基中最小の500tゆえの壁面/底板影響）が悪化を加速しているのでは。
（2026-07-09 時点・たたき台）
番号 | 課題（仮説） | 検証方法 | 対応（検証が当たれば）
A | T-604固有の条件（内面・コーティング・幾何）が、全タンク共通の悪化を加速しているのでは
A-1 | コーティング材質の違い（T-604＝元々FRP・タッチアップはエポキシ／T-555・T-615＝エポキシ仕様。7/9平尾確認で会議内容が正と確定）が効いているのでは
A-1-① | FRP（不飽和ポリエステル系）はDEG・有機酸への耐性がエポキシより劣り、その劣化・剥離が「底板の状態不良」「タッチアップ箇所が想定より多い」「他タンクより加速」の説明になるのでは | T-604開放検査記録（剥離範囲・膜厚・底板状態・タッチアップ箇所数）の共有依頼。FRPの樹脂系・積層仕様と補修履歴の確認（機械Gr） | 劣化が確認されれば再コーティング仕様（エポキシ化・全面補修）を復旧計画に織り込む
A-1-② | FRP劣化が色相側にも効いているのでは（溶出成分のUV上乗せ・剥離部の裸鉄・粗面が前駆体を保持するリザーバ） | 残液・四隅サンプル（4月採取・野田さん分析、金枝さん受け渡し調整）・付着物の分析で、タンク由来成分（FRP樹脂由来・Fe・TEG由来）を確認し、T-555（茶褐色汚れ）・T-615（鉄サビ・砂＋鉄10〜12%）と比較 | タンク由来成分が出れば清掃・内面処理を色相対策に昇格。出なければ液側（B系）が強まる
A-2 | TEGからの品名変更（4月開放復帰）の影響＝TEG時代の残渣・付着や、開放時の清掃・点検の程度が効いたのでは
A-2-① | 4月開放時の点検・清掃の記録と今回所見を照合すれば、劣化が当時からあったものか、この3か月でできたものか分かるはず | 4月開放時の点検記録との照合（機械Gr宿題・石塚さん論点＝前回復旧判断との整合） | 点検・復旧判断の基準を明文化し、今回の復旧判断に織り込む
A-3 | 3基中最小（T-604 500t・T-615 950kL・T-555 2,000kL）で壁面/液比・底板影響（デッド在庫約2t・底板とドレンノズル間25mm）が最も濃く出るのでは | APHA上昇速度を在庫量・接液面積で規格化してタンク間比較 | 規格化で差が消えるなら「タンク固有」でなく共通機構＋幾何の差。消えなければA-1/A-2の固有要因を追う
A-4 | 底板の状態不良・「他タンクより加速」（石塚さん所感）はA-1〜A-3の帰結として説明できるはず | T-604開放検査記録（写真・堆積物性状・コーティング状態・肉厚）の共有依頼 | 劣化速度が速ければ補修範囲・再発防止（内面仕様・受入液の管理）を復旧計画に反映
B | （対抗仮説）液側で説明できる余地＝Na停止後でも残留Na・高A-ALD分が入っていたのでは
B-1 | 塔内Na濃度は「低下傾向」であってゼロではなく、4/10〜4/20受入分はリン酸開始前で A-ALDも高かったはず | 4月受入分の品質実績（Na・pH・A-ALD）確認。DEG色相UVデータ整形版の並記 | 液側で説明が付くなら、S/U後の受入管理（前駆体を含む液の仕分け）で対応
B-2 | 全タンク悪化（5/11整理「タンク固有の可能性低い」）とT-604の速度差は、共通機構＋タンク条件の重ね合わせで説明できるはず | タンク別のAPHA・UV450上昇速度の横並び比較（リン酸添加品受入の前後で区切る） | 共通機構側の対策（前駆体を入れない）とタンク側の対策（清掃・内面）の効き分けを整理
C | 復旧判断（27日頃見込み）までに、色相と切り離して決めるべき設備側の判断があるはず
C-1 | 前回（4月）復旧判断との整合＝「前回ちゃんと点検できていないで復旧した」と言われない整理が要るはず | 4月開放時の記録確認（機械Gr宿題） | 点検・復旧の判断基準を記録に残す
C-2 | 復帰後のT-604の使い方（端切り・共洗いの受け皿とするか＝6/22相談事項）は、原因の向きが決まってから決めるべきはず | A系・B系の見極め結果を待って判断材料を揃える | 受け皿とする場合は悪化品の隔離運用、しない場合はS/U共洗い計画の見直し

## 背骨と情報待ち
背骨（事実・見極め・対応）
事実 | T-604はTEGタンクとして運用後（2025年12月〜2026年4月中旬）、品名変更（TEG→DEG）のため3〜4月に開放し、4/10からDEG受入を開始（色相5未満）。
事実 | 受入品はNaOH停止（3/30）後の生産DEGが主で、4/20からはリン酸添加品。それでもAPHAは4/20の5未満から5/6に15（規格超過）、5/13に20、5/18に30まで悪化（実測）。
事実 | 色相悪化は全タンクで発生（5/11調査の整理＝「タンク固有の不具合の可能性は低い」）。ストリーム品は常に規格内で、タンク（N2封入）保管中にのみ上昇。T-615はリン酸添加後に低下傾向、T-604は上昇継続＝速度差が特徴。
事実 | 7/9開放（7/6〜清掃着手）でT-555・T-615と比較して状態が良くない・底板の状態が良くない・タッチアップ箇所が想定より多そう（金枝・木村）。所見詳細の記録は未入手。
事実（確定） | コーティング仕様＝T-604は元々FRPコーティング・タッチアップはエポキシ・T-555/T-615はエポキシ仕様（7/9会議。平尾確認で会議内容が正と確定）。4/1調査資料の「T-604内壁＝エポキシ」記載は誤り＝訂正要。
事実 | 3基構成＝T-555 2,000kL・T-615 950kL・T-604 500t（最小）。T-604のデッド在庫約2t（底板とドレンノズル間25mm）。N2シール・シールポット・サンプリング装置は5/11時点で異常なし。
既存整理 | 着色物質はポリエナール（GPC実測）。鉄錆単独では着色しない（保管試験）。前駆体はタンク長滞留で鎖伸長し、使い切られるとAPHA30前後で安定（T-555残液実測）。
見極め | ①FRP劣化の実態（剥離範囲・膜厚・補修履歴）と設備所見の対応＝A-1-①。
見極め | ②4月開放時の点検・清掃記録と今回所見の照合（前回復旧判断の整合）＝A-2-①。
見極め | ③残液・付着物分析（四隅サンプル含む）でタンク由来成分（FRP樹脂由来・Fe・TEG由来）が出るか＝A-1-②。
見極め | ④上昇速度を在庫量・接液面積で規格化した横並び比較＝A-3・B-2。
対応 | タンク側が当たりなら清掃・再コーティング仕様と復帰後の使い方（共洗い受け皿の是非）を決める。液側の余地（残留Na・4/10〜4/20の高A-ALD分）はB系で並行確認。どちらに転んでも次の打ち手が決まる。
情報待ち（入り次第ツリーに反映）
1 | 本日（7/9）会議議事録＝開放所見の詳細（底板・側板・コーティングの状態、汚れ・錆の性状・範囲）
2 | T-604開放検査記録（写真・堆積物性状・コーティング状態・肉厚測定・タッチアップ箇所数）
3 | FRPの樹脂系・積層仕様と補修履歴・膜厚データ
4 | 4月開放時の点検記録（機械Gr宿題）
5 | 四隅残液サンプルの分析結果（野田さん宿題）
6 | タンク別APHA・UV450上昇速度の横並びデータ（在庫量・接液面積での規格化用）
残る確認点
1 | 4/1調査資料（DEGタンク調査_20260401.pptx）の「エポキシ」記載の訂正を資料所管へ連絡するか
2 | 「検証方法」列を何に向けた検証として書くか（原因究明用か、会議説明用か）